## FOGLIO DEPOSITO-muraturaC7-19 (hidden)
Valori di riferimento dei parametri meccanici medi e peso specifico per diverse tipologie di muratura.
| 1 | 2 | 3 | 4 | 5 | 6 | 7 | 8 | 9 | 10 | 11 | 12 | 13 | 14 | 15
|  | fm (N/cm2) | τ0 (N/cm2) | fv0 (N/cm2) | E (N/mm2) | G (N/mm2) | w (kN/m3) | Malta buona | RISTILATURA | ricorsi o listature | connessione | DIATONI ART | Iniezioni | Intonaco arm | max | coef.correttivo | 1
1 | Muratura in pietrame disordinata | 150 | 2.5 | -- | 870 | 290 | 19 | 1.5 | 1.6 | 1.3 | 1.5 | 1.5 | 2 | 2.5 | 3.5
2 | Muratura a conci sbozzati, con paramenti di limitato spessore disomogeneo | 200 | 4.3 | -- | 1230 | 410 | 20 | 1.4 | 1.5 | 1.2 | 1.5 | 1.4 | 1.7 | 2 | 3 | coef.correttivo | 1
3 | Muratura in pietre a spacco con buona tessitura | 320 | 6.5 | -- | 1740 | 580 | 21 | 1.3 | 1.4 | 1.1 | 1.3 | 1.3 | 1.5 | 1.5 | 2.4
4 | Muratura irregolare di pietra tenera | 180 | 3.5 | -- | 1080 | 360 | 16 | 1.5 | 1.1 | 1.2 | 1.3 | 1.5 | 1.4 | 1.7 | 2 | coef.correttivo | 1
5 | Muratura a conci regolari di pietra tenera | 260 | 6 | 14.5 | 1410 | 450 | 16 | 1.6 | 1.2 | 1 | 1.2 | 1.6 | 1.2 | 1.5 | 1.8
6 | Muratura a blocchi lapidei squadrati | 700 | 10.5 | 23 | 2850 | 950 | 22 | 1.2 | 1 | 1 | 1.2 | 1.2 | 1.2 | 1.2 | 1.4 | coef.correttivo | 1
7 | Muratura in mattoni pieni e malta di calce | 345 | 9 | 20 | 1500 | 500 | 18 | 1 | 1.2 | 1 | 1.3 | 1 | 1.2 | 1.5 | 1.8
8 | Muratura in mattoni semipieni con malta cementizia (doppio UNI foratura<40%) | 650 | 12.5 | 28 | 4550 | 1137.5 | 15 | 1.2 | 1 | 1 | 1 | 1.2 | 1 | 1.3 | 1.3 | coef.correttivo | 1
9 | Muratura in pietrame disordinata | 100 | 1.8 |  | 870 | 290 | 19 | 1.5 | 1.6 | 1.3 | 1.5 | 1.5 | 2 | 2.5 | 3.5 | coef.correttivo | 1
10 | Muratura a conci sbozzati, con paramenti di limitato spessore disomogeneo | 200 | 3.5 |  | 1230 | 410 | 20 | 1.4 | 1.5 | 1.2 | 1.5 | 1.4 | 1.7 | 2 | 3
11 | Muratura in pietre a spacco con buona tessitura | 260 | 5.6 |  | 1740 | 580 | 21 | 1.3 | 1.4 | 1.1 | 1.3 | 1.3 | 1.5 | 1.5 | 2.4
12 | Muratura irregolare di pietra tenera | 140 | 2.8 |  | 1080 | 360 | 14.5 | 1.5 | 1.1 | 1.2 | 1.3 | 1.5 | 1.4 | 1.7 | 2
13 | Muratura a conci regolari di pietra tenera | 200 | 4 | 10 | 1410 | 450 | 14.5 | 1.6 | 1.2 | 1 | 1.2 | 1.6 | 1.2 | 1.5 | 1.8
14 | Muratura a blocchi lapidei squadrati | 580 | 9 | 18 | 2850 | 950 | 22 | 1.2 | 1 | 1 | 1.2 | 1.2 | 1.2 | 1.2 | 1.4
15 | Muratura in mattoni pieni e malta di calce | 260 | 5 | 13 | 1500 | 500 | 18 | 1 | 1.2 | 1 | 1.3 | 1 | 1.2 | 1.5 | 1.8
16 | Muratura in mattoni semipieni con malta cementizia (doppio UNI foratura<40%) | 500 | 8 | 20 | 4550 | 1137.5 | 15 | 1.2 | 1 | 1 | 1 | 1.2 | 1 | 1.3 | 1.3
Muratura in pietrame disordinata | 1 | 2 |  |  | si
Muratura a conci sbozzati, con paramenti di limitato spessore disomogeneo | 1 | 2 |  |  | no |  |  | 1.2 | Malta buona
Muratura in pietre a spacco con buona tessitura | 1 | 2
Muratura irregolare di pietra tenera | 1 | 2 |  |  | lineare | 2 |  | 1 | RISTILATURA
Muratura a conci regolari di pietra tenera | 1 | 2 |  |  | non lineare | 1
Muratura a blocchi lapidei squadrati | 1 | 2 |  |  | utente | 3 |  | 1 | Ricorsi o listature
Muratura in mattoni pieni e malta di calce | 1 | 2
Muratura in mattoni semipieni con malta cementizia (doppio UNI foratura<40%) | 1 | 2 | [5 empty] | 1.2 | Connessione trasversale
[8 empty] | 1.2 | diatoni artificiali
[8 empty] | 1.2 | Iniezioni di miscele leganti
LC1 | 1.35 | 2 | [5 empty] | 1.2 | Muratura armata
LC2 | 1.2
LC3 | 1
|  |  | w |  | 22 | kN/m³ |  |  | 100% | 1
|  |  | fm |  | 5800 | kN/m² |  |  | 75% | 0.75
|  |  | fmd |  | 2148.148 | kN/m² |  |  | 50% | 0.5
|  |  | τ0d |  | 90 | kN/m²
|  |  | FC |  | 1.35 | [-]
|  |  | γm |  | 2 | [-]
|  |  | 0 |  | 0
|  |  | -0.0007 |  | 0
|  |  | -0.0007 |  | -1437.5
|  |  | -0.0035 |  | -1437.5
|  |  | -0.0035 |  | 0
Muratura a blocchi lapidei squadrati | [5 empty] | fm (N/cm2) | τ0 (N/cm2) | fv0 (N/cm2) | E (N/mm2) | G (N/mm2) | w (kN/m3) |  | 0
[6 empty] | 580 | 9 | 18 | 2850 | 950 | 22 |  | 0
Malta buona | [5 empty] | 1 | 1 | 1 | 1 | 1 | 1
ristilatura armata | [5 empty] | 1 | 1 | 1 | 1 | 1 | 1 |  | 0
Ricorsi o listature | [5 empty] | 1 | 1 | 1 | 1 | 1 | 1
Connessione trasversale | [5 empty] | 1 | 1 | 1 | 1 | 1 | 1 |  | 0
DIATONI ARTIFICIALI | [5 empty] | 1 | 1 | 1 | 1 | 1 | 1
Iniezioni di miscele leganti | [5 empty] | 1 | 1 | 1 | 1 | 1 | 1
Muratura armata | [5 empty] | 1 | 1 | 1 | 1 | 1 | 1
[6 empty] | 580 | 9 | 18 | 2850 | 950 | 22
1
SOLLECITAZIONI
Sforno normale agente in testa al pannello |  |  | N | 250
Sforzo di taglio agente nel piano del pannello |  |  | T | 50
Momento flettente agente nel piano |  |  | Mt | 121
Momento flettente agente fuori del piano |  |  | Ml | 11.09
CARATTERISTICHE GEOMETRICHE
lunghezza del pannello murario |  |  | l | 4
Spessore del pannello murario |  |  | t | 0.6
Altezza del pannello murario |  |  | H | 2.9
TIPOLOGIA DELLA MURATURA

## ISTRUZIONI
Il foglio di calcolo definisce i parametri meccanici per la muratura esistente e
consente il dimensionamento e la verifica dell'architrave
Normativa: D.M. 17/01/2018 e Circolare Applicativa n.7 21/01/2019
Versione 1.05
2019-07-04
www.davidecicchini.it | Ing. Davide Cicchini
www.davidecicchini.it

## DATI
ARCHITRAVE IN ACCIAIO SU MURATURA ESISTENTE: DATI
SOLLECITAZIONI
Luce netta dell'architrave: |  |  | L | 1800 | [mm]
Spessore della muratura sopra l'architrave: |  |  | S | 700 | [mm]
Distanza del solaio sovrastante l'architrave dall'architrave stesso: |  |  | hq | 1000 | [mm]
Luce del solaio sovrastante l'architrave, nel verso dell'orditura |  |  | L,sol | 6000 | [mm]
Carichi permanenti strutturali agenti sul solaio: |  |  | G1 | 2.94 | [kN/m2]
Carichi permanenti non strutturali agenti sul solaio: |  |  | G2 | 0 | [kN/m2]
Definire il variabile dovuto all'affollamento:
Cat. A: Ambienti ad uso residenziale
Definire appoggio dell'architrave sulla muratura esistente: |  |  | L,app | 300 | [mm]
CARATTERISTICHE DELL'ARCHITRAVE IN ACCIAIO
profilo |  |  |  | IPE 140
Materiale |  |  |  | S275 JR
Numero di profili utilizzati per l'architrave: |  |  |  | 2
TIPOLOGIA DELLA MURATURA
Muratura a blocchi lapidei squadrati
Livello di conoscenza |  |  | LC | LC1
Fattore di confidenza |  |  | FC | 1.35
OSS: Per il ivello LC3 si considerano cautelativamente i valori medi delle caratterisitche
meccaniche della muratura.
stato di fatto | Malta buona (solo se la malta è >2MPa) |  |  | no
| Ricorsi o listature |  |  | no
| Connessione trasversale |  |  | no
int. di consolidamento | Iniezioni di miscele leganti |  |  | no
| Intonco Armato |  |  | no
| Ristilatura armata con connessione dei paramenti |  |  | no
| Diatoni artificiali o tirantini antiespulsivi |  |  | no
Rigidezza fessurata (100% = "non fessurato") |  |  |  | 100%
Tipo di analisi |  |  |  | lineare
Coefficiente di sicurezza γm |  |  |  | 2
coefficiente definito da utente |  |  |  | 3
COEFFICIENTE DA UTENTE
Inserire i coefficienti correttivi manualmente? |  |  |  | no
(Opzione da usare con cautela)
fm (N/cm2)
| stato di fatto | Malta buona |  | 1
|  | Ricorsi o listature |  | 1
|  | Connessione trasversale |  | 1
| interventi di consolidamento | Iniezioni di miscele leganti |  | 1
|  | Muratura armata |  | 1
|  | Ristilatura armata con connessione dei paramenti |  | 1
|  | Diatoni artificiali o tirantini antiespulsivi |  | 1
τ0 (N/cm2)
| stato di fatto | Malta buona |  | 1
|  | Ricorsi o listature |  | 1
|  | Connessione trasversale |  | 1
| interventi di consolidamento | Iniezioni di miscele leganti |  | 1
|  | Muratura armata |  | 1
|  | Ristilatura armata con connessione dei paramenti |  | 1
|  | Diatoni artificiali o tirantini antiespulsivi |  | 1
fv0 (N/cm2)
| stato di fatto | Malta buona |  | 1
|  | Ricorsi o listature |  | 1
|  | Connessione trasversale |  | 1
| interventi di consolidamento | Iniezioni di miscele leganti |  | 1
|  | Muratura armata |  | 1
|  | Ristilatura armata con connessione dei paramenti |  | 1
|  | Diatoni artificiali o tirantini antiespulsivi |  | 1
E (N/mm2)
| stato di fatto | Malta buona |  | 1
|  | Ricorsi o listature |  | 1
|  | Connessione trasversale |  | 1
| interventi di consolidamento | Iniezioni di miscele leganti |  | 1
|  | Muratura armata |  | 1
|  | Ristilatura armata con connessione dei paramenti |  | 1
|  | Diatoni artificiali o tirantini antiespulsivi |  | 1
G (N/mm2)
| stato di fatto | Malta buona |  | 1
|  | Ricorsi o listature |  | 1
|  | Connessione trasversale |  | 1
| interventi di consolidamento | Iniezioni di miscele leganti |  | 1
|  | Muratura armata |  | 1
|  | Ristilatura armata con connessione dei paramenti |  | 1
|  | Diatoni artificiali o tirantini antiespulsivi |  | 1
w (kN/m3)
| stato di fatto | Malta buona |  | 1
|  | Ricorsi o listature |  | 1
|  | Connessione trasversale |  | 1
| interventi di consolidamento | Iniezioni di miscele leganti |  | 1
|  | Muratura armata |  | 1
|  | Ristilatura armata con connessione dei paramenti |  | 1
|  | Diatoni artificiali o tirantini antiespulsivi |  | 1
Note on B9: Davide Cicchini: Nel caso il solaio fosse ordito parallelamente all'achitrave inserire 0 e ignorare i carichi sottostanti.

## Foglio1 (hidden)
|  | 2 | 3 | 4 | 5 | 6 | 7 | 8 | 9 | assi di riferimento
|  | dimensioni geometriche | [15 empty] | forature d'ala |  |  | posiz.
| profilo | mm |  |  |  |  | A | p | U | X - X |  |  | Y - Y |  |  | Sx | sx | mm |  | cm2 | baric.
|  | h | b | tw | tf | r |  |  |  | Jx | Wx | ix | Jy | Wy | iy |  |  | d | p | A'' | xg
2 | IPE 80 | 80 | 46 | 3.8 | 5.2 | 5 | 7.64 | 6 | 0.328 | 80.1 | 20 | 3.24 | 8.49 | 3.69 | 1.05 | 11.6 | 6.9 | 6.4 | 25 | 6.31 | 2.3
3 | IPE 100 | 100 | 55 | 4.1 | 5.7 | 7 | 10.3 | 8.1 | 0.4 | 171 | 34.2 | 4.07 | 15.9 | 5.79 | 1.24 | 19.7 | 8.68 | 8.4 | 30 | 8.4 | 2.75
4 | IPE 120 | 120 | 64 | 4.4 | 6.3 | 7 | 13.2 | 10.4 | 0.475 | 318 | 53 | 4.9 | 27.7 | 8.65 | 1.45 | 30.4 | 10.5 | 8.4 | 35 | 11.1 | 3.2
5 | IPE 140 | 140 | 73 | 4.7 | 6.9 | 7 | 16.4 | 12.9 | 0.551 | 541 | 77.3 | 5.74 | 44.9 | 12.3 | 1.65 | 44.2 | 12.3 | 11 | 40 | 13.4 | 3.65
6 | IPE 160 | 160 | 82 | 5 | 7.4 | 9 | 20.1 | 15.8 | 0.623 | 869 | 109 | 6.58 | 68.3 | 16.7 | 1.84 | 61.9 | 14 | 13 | 44 | 16.3 | 4.1
7 | IPE 180 | 180 | 91 | 5.3 | 8 | 9 | 23.9 | 18.8 | 0.698 | 1317 | 146 | 7.42 | 101 | 22.2 | 2.05 | 83.2 | 15.8 | 13 | 48 | 19.8 | 4.55
8 | IPE 200 | 200 | 100 | 5.6 | 8.5 | 12 | 28.5 | 22.4 | 0.768 | 1943 | 194 | 8.26 | 142 | 28.5 | 2.24 | 110 | 17.6 | 13 | 52 | 24.1 | 5
9 | IPE 220 | 220 | 110 | 5.9 | 9.2 | 12 | 33.4 | 26.2 | 0.848 | 2772 | 252 | 9.11 | 205 | 37.3 | 2.48 | 143 | 19.4 | 17 | 58 | 27.1 | 5.5
10 | IPE 240 | 240 | 120 | 6.2 | 9.8 | 15 | 39.1 | 30.7 | 0.922 | 3892 | 324 | 9.97 | 284 | 47.3 | 2.69 | 183 | 21.2 | 17 | 65 | 32.4 | 6
11 | IPE 270 | 270 | 135 | 6.6 | 10.2 | 15 | 45.9 | 36.1 | 1.041 | 5790 | 429 | 11.2 | 420 | 62.2 | 3.02 | 242 | 23.9 | 21 | 72 | 37.3 | 6.75
12 | IPE 300 | 300 | 150 | 7.1 | 10.7 | 15 | 53.8 | 42.2 | 1.16 | 8356 | 557 | 12.5 | 604 | 80.5 | 3.35 | 314 | 26.6 | 23 | 80 | 44 | 7.5
13 | IPE 330 | 330 | 160 | 7.5 | 11.5 | 18 | 62.6 | 49.1 | 1.254 | 11770 | 713 | 13.7 | 788 | 98.5 | 3.55 | 402 | 29.3 | 25 | 85 | 51.1 | 8
14 | IPE 360 | 360 | 170 | 8 | 12.7 | 18 | 72.7 | 57.1 | 1.353 | 16270 | 904 | 15 | 1043 | 123 | 3.79 | 510 | 31.9 | 25 | 90 | 60 | 8.5
15 | IPE 400 | 400 | 180 | 8.6 | 13.5 | 21 | 84.5 | 66.3 | 1.467 | 23130 | 1156 | 16.5 | 1318 | 146 | 3.95 | 654 | 35.4 | 28 | 95 | 69.4 | 9
16 | IPE 450 | 450 | 190 | 9.4 | 14.6 | 21 | 98.8 | 77.6 | 1.61 | 33740 | 1500 | 18.5 | 1676 | 176 | 4.12 | 851 | 39.7 | 28 | 100 | 82.4 | 9.5
17 | IPE 500 | 500 | 200 | 10.2 | 16 | 21 | 116 | 90.7 | 1.744 | 48200 | 1928 | 20.4 | 2142 | 214 | 4.31 | 1097 | 43.9 | 28 | 110 | 98.1 | 10
18 | IPE 550 | 550 | 210 | 11.1 | 17.2 | 24 | 134 | 106 | 1.877 | 67120 | 2441 | 22.3 | 2668 | 254 | 4.45 | 1394 | 48.2 | 28 | 115 | 114.7 | 10.5
19 | IPE 600 | 600 | 220 | 12 | 19 | 24 | 156 | 122 | 2.015 | 92080 | 3069 | 24.3 | 3387 | 308 | 4.66 | 1756 | 52.4 | 28 | 120 | 134.7 | 11
20 | HEA 100 | 96 | 100 | 5 | 8 | 12 | 21.2 | 16.7 | 0.561 | 349 | 72.8 | 4.06 | 134 | 26.8 | 2.51 | 41.5 | 8.41 | 13 | 55 | 17 | 5
21 | HEA 120 | 114 | 120 | 5 | 8 | 12 | 25.3 | 19.9 | 0.677 | 606 | 106 | 4.89 | 231 | 38.5 | 3.02 | 59.7 | 10.1 | 17 | 65 | 19.9 | 6
22 | HEA 140 | 133 | 140 | 5.5 | 8.5 | 12 | 31.4 | 24.7 | 0.794 | 1033 | 155 | 5.73 | 389 | 55.6 | 3.52 | 86.7 | 11.9 | 21 | 75 | 24.3 | 7
23 | HEA 160 | 152 | 160 | 6 | 9 | 15 | 38.8 | 30.4 | 0.906 | 1673 | 220 | 6.57 | 616 | 76.9 | 3.98 | 123 | 13.6 | 23 | 85 | 30.5 | 8
24 | HEA 180 | 171 | 180 | 6 | 9.5 | 15 | 45.3 | 35.5 | 1.02 | 2510 | 294 | 7.45 | 925 | 103 | 4.52 | 162 | 15.5 | 25 | 100 | 35.8 | 9
25 | HEA 200 | 190 | 200 | 6.5 | 10 | 18 | 53.8 | 42.3 | 1.14 | 3692 | 389 | 8.28 | 1336 | 134 | 4.98 | 215 | 17.2 | 25 | 110 | 43.8 | 10
26 | HEA 220 | 210 | 220 | 7 | 11 | 18 | 64.3 | 50.5 | 1.26 | 5410 | 515 | 9.17 | 1955 | 178 | 5.51 | 284 | 19 | 25 | 120 | 53.3 | 11
27 | HEA 240 | 230 | 240 | 7.5 | 12 | 21 | 76.8 | 60.3 | 1.37 | 7763 | 675 | 10.1 | 2769 | 231 | 6 | 372 | 20.9 | 25 | 90 | 64.8 | 12
28 | HEA 260 | 250 | 260 | 7.5 | 12.5 | 24 | 86.8 | 68.2 | 1.48 | 10450 | 836 | 11 | 3668 | 282 | 6.5 | 460 | 22.7 | 25 | 100 | 74.3 | 13
29 | HEA 280 | 270 | 280 | 8 | 13 | 24 | 97.3 | 76.4 | 1.6 | 13670 | 1013 | 11.9 | 4763 | 340 | 7 | 556 | 24.6 | 25 | 110 | 84.3 | 14
30 | HEA 300 | 290 | 300 | 8.5 | 14 | 27 | 113 | 88.3 | 1.72 | 18260 | 1260 | 12.7 | 6310 | 421 | 7.49 | 692 | 26.4 | 25 | 120 | 98 | 15
31 | HEA 320 | 310 | 300 | 9 | 15.5 | 27 | 124 | 97.6 | 1.76 | 22930 | 1479 | 13.6 | 6985 | 466 | 7.49 | 814 | 28.2 | 25 | 120 | 108.5 | 15
32 | HEA 340 | 330 | 300 | 9.5 | 16.5 | 27 | 133 | 105 | 1.79 | 27690 | 1678 | 14.4 | 7436 | 496 | 7.46 | 925 | 29.9 | 25 | 120 | 116.5 | 15
33 | HEA 360 | 350 | 300 | 10 | 17.5 | 27 | 143 | 112 | 1.83 | 33090 | 1891 | 15.2 | 7887 | 526 | 7.43 | 1044 | 31.7 | 25 | 120 | 125.5 | 15
34 | HEA 400 | 390 | 300 | 11 | 19 | 27 | 159 | 125 | 1.91 | 45070 | 2311 | 16.8 | 8564 | 571 | 7.34 | 1281 | 35.2 | 25 | 120 | 140 | 15
35 | HEA 450 | 440 | 300 | 11.5 | 21 | 27 | 178 | 140 | 2.01 | 63720 | 2896 | 18.9 | 9465 | 631 | 7.29 | 1608 | 39.6 | 25 | 120 | 157 | 15
36 | HEA 500 | 490 | 300 | 12 | 23 | 27 | 198 | 155 | 2.11 | 86970 | 3550 | 21 | 10370 | 691 | 7.24 | 1974 | 44.1 | 28 | 120 | 171.2 | 15
37 | HEA 550 | 540 | 300 | 12.5 | 24 | 27 | 212 | 166 | 2.21 | 111930 | 4146 | 23 | 10820 | 721 | 7.15 | 2311 | 48.4 | 28 | 120 | 185.1 | 15
38 | HEA 600 | 590 | 300 | 13 | 25 | 27 | 226 | 178 | 2.31 | 141210 | 4787 | 25 | 11270 | 751 | 7.05 | 2675 | 52.8 | 28 | 120 | 198 | 15
39 | HEA 650 | 640 | 300 | 13.5 | 26 | 27 | 242 | 190 | 2.41 | 175200 | 5474 | 26.9 | 11720 | 782 | 6.97 | 3068 | 57.1 | 28 | 120 | 212.9 | 15
40 | HEA 700 | 690 | 300 | 14.5 | 27 | 27 | 260 | 204 | 2.5 | 215300 | 6241 | 28.8 | 12180 | 812 | 6.84 | 3516 | 61.2 | 28 | 120 | 229.8 | 15
41 | HEA 800 | 790 | 300 | 15 | 28 | 30 | 286 | 224 | 2.7 | 303400 | 7682 | 32.6 | 12640 | 843 | 6.65 | 4349.5 | 69.8 | 28 | 120 | 254.6 | 15
42 | HEA 900 | 890 | 300 | 16 | 30 | 30 | 321 | 252 | 2.9 | 422100 | 9485 | 36.3 | 13550 | 903 | 6.5 | 5405 | 78.1 | 28 | 120 | 287.4 | 15
43 | HEA1000 | 990 | 300 | 16.5 | 31 | 30 | 347 | 272 | 3.1 | 553800 | 11190 | 40 | 14000 | 934 | 6.35 | 6410 | 86.4 | 28 | 120 | 312.3 | 15
44 | HEB 100 | 100 | 100 | 6 | 10 | 12 | 26 | 20.4 | 0.567 | 450 | 89.9 | 4.16 | 167 | 33.5 | 2.53 | 52.1 | 8.63 | 13 | 55 | 20.8 | 5
45 | HEB 120 | 120 | 120 | 6.5 | 11 | 12 | 34 | 26.7 | 0.686 | 864 | 144 | 5.04 | 318 | 52.9 | 3.06 | 82.6 | 10.5 | 17 | 65 | 26.5 | 6
46 | HEB 140 | 140 | 140 | 7 | 12 | 12 | 43 | 33.7 | 0.805 | 1509 | 216 | 5.93 | 550 | 78.5 | 3.58 | 123 | 12.3 | 21 | 75 | 32.9 | 7
47 | HEB 160 | 160 | 160 | 8 | 13 | 15 | 54.3 | 42.6 | 0.918 | 2492 | 311 | 6.78 | 889 | 111 | 4.05 | 177 | 14.1 | 23 | 85 | 42.3 | 8
48 | HEB 180 | 180 | 180 | 8.5 | 14 | 15 | 65.3 | 51.2 | 1.04 | 3831 | 426 | 7.66 | 1363 | 151 | 4.57 | 241 | 15.9 | 25 | 100 | 51.3 | 9
49 | HEB 200 | 200 | 200 | 9 | 15 | 18 | 78.1 | 61.3 | 1.15 | 5696 | 570 | 8.54 | 2003 | 200 | 5.07 | 321 | 17.7 | 25 | 110 | 63.1 | 10
50 | HEB 220 | 220 | 220 | 9.5 | 16 | 18 | 91 | 71.5 | 1.27 | 8091 | 736 | 9.43 | 2843 | 258 | 5.59 | 414 | 19.6 | 25 | 120 | 75 | 11
51 | HEB 240 | 240 | 240 | 10 | 17 | 21 | 106 | 83.2 | 1.38 | 11260 | 938 | 10.3 | 3923 | 327 | 6.08 | 527 | 21.4 | 25 | 90 | 89 | 12
52 | HEB 260 | 260 | 260 | 10 | 17.5 | 24 | 118 | 93 | 1.5 | 14920 | 1148 | 11.2 | 5135 | 395 | 6.58 | 641 | 23.3 | 25 | 100 | 100.5 | 13
53 | HEB 280 | 280 | 280 | 10.5 | 18 | 24 | 131 | 103 | 1.62 | 19270 | 1376 | 12.1 | 6595 | 471 | 7.09 | 767 | 25.1 | 25 | 110 | 113 | 14
54 | HEB 300 | 300 | 300 | 11 | 19 | 27 | 149 | 117 | 1.73 | 25170 | 1678 | 13 | 8563 | 571 | 7.58 | 934 | 26.9 | 25 | 120 | 130 | 15
55 | HEB 320 | 320 | 300 | 11.5 | 20.5 | 27 | 161 | 127 | 1.77 | 30820 | 1926 | 13.8 | 9239 | 616 | 7.57 | 1075 | 28.7 | 25 | 120 | 140.5 | 15
56 | HEB 340 | 340 | 300 | 12 | 21.5 | 27 | 171 | 134 | 1.81 | 36660 | 2156 | 14.6 | 9690 | 646 | 7.53 | 1204 | 30.4 | 25 | 120 | 149.5 | 15
57 | HEB 360 | 360 | 300 | 12.5 | 22.5 | 27 | 181 | 142 | 1.85 | 43190 | 2400 | 15.5 | 10140 | 676 | 7.49 | 1341 | 32.2 | 25 | 120 | 158.5 | 15
58 | HEB 400 | 400 | 300 | 13.5 | 24 | 27 | 198 | 155 | 1.93 | 57680 | 2884 | 17.1 | 10820 | 721 | 7.4 | 1616 | 35.7 | 25 | 120 | 174 | 15
59 | HEB 450 | 450 | 300 | 14 | 26 | 27 | 218 | 171 | 2.03 | 79890 | 3551 | 19.1 | 11720 | 781 | 7.33 | 1991 | 40.1 | 25 | 120 | 192 | 15
60 | HEB 500 | 500 | 300 | 14.5 | 28 | 27 | 239 | 187 | 2.12 | 107180 | 4287 | 21.2 | 12620 | 842 | 7.27 | 2407 | 44.5 | 28 | 120 | 211 | 15
61 | HEB 550 | 550 | 300 | 15 | 29 | 27 | 254 | 199 | 2.22 | 136690 | 4971 | 23.2 | 13080 | 872 | 7.17 | 2795 | 48.9 | 28 | 120 | 225 | 15
62 | HEB 600 | 600 | 300 | 15.5 | 30 | 27 | 270 | 212 | 2.32 | 171040 | 5701 | 25.2 | 13530 | 902 | 7.08 | 3213 | 53.2 | 28 | 120 | 240 | 15
63 | HEB 650 | 650 | 300 | 16 | 31 | 27 | 286 | 225 | 2.42 | 210600 | 6480 | 27.1 | 13980 | 932 | 6.99 | 3660 | 57.5 | 28 | 120 | 251.3 | 15
64 | HEB 700 | 700 | 300 | 17 | 32 | 27 | 306 | 241 | 2.52 | 256900 | 7340 | 29 | 14440 | 963 | 6.87 | 4163.5 | 61.7 | 28 | 120 | 270.1 | 15
65 | HEB 800 | 800 | 300 | 17.5 | 33 | 30 | 334 | 262 | 2.71 | 359100 | 8977 | 32.8 | 14900 | 994 | 6.68 | 5115 | 70.2 | 28 | 120 | 297 | 15
66 | HEB 900 | 900 | 300 | 18.5 | 35 | 30 | 371 | 291 | 2.91 | 494100 | 10980 | 36.5 | 15820 | 1054 | 6.53 | 6290 | 78.5 | 28 | 120 | 331.8 | 15
67 | HEB1000 | 1000 | 300 | 19 | 36 | 30 | 400 | 314 | 3.11 | 644700 | 12890 | 40.1 | 16280 | 1085 | 6.38 | 7430 | 86.8 | 28 | 120 | 359.7 | 15
68 | HEM 100 | 120 | 106 | 12 | 20 | 12 | 53.2 | 41.8 | 0.619 | 1143 | 190 | 4.63 | 399 | 75.3 | 2.74 | 118 | 9.69 | 13 | 55 | 42.8 | 5.3
69 | HEM 120 | 140 | 126 | 12.5 | 21 | 12 | 66.4 | 52.1 | 0.738 | 2018 | 288 | 5.51 | 703 | 112 | 3.25 | 175 | 11.5 | 17 | 65 | 52.1 | 6.3
70 | HEM 140 | 160 | 146 | 13 | 22 | 12 | 80.6 | 63.2 | 0.857 | 3291 | 411 | 6.39 | 1144 | 157 | 3.77 | 247 | 13.3 | 21 | 75 | 62.1 | 7.3
71 | HEM 160 | 180 | 166 | 14 | 23 | 15 | 97.1 | 76.2 | 0.97 | 5098 | 566 | 7.25 | 1759 | 212 | 4.26 | 337 | 15.1 | 23 | 85 | 75.9 | 8.3
72 | HEM 180 | 200 | 186 | 14.5 | 24 | 15 | 113 | 88.9 | 1.09 | 7483 | 748 | 8.13 | 2580 | 277 | 4.77 | 442 | 16.9 | 25 | 95 | 89 | 9.3
73 | HEM 200 | 220 | 206 | 15 | 25 | 18 | 131 | 103 | 1.2 | 10640 | 967 | 9 | 3651 | 354 | 5.27 | 568 | 18.7 | 25 | 105 | 106 | 10.3
74 | HEM 220 | 240 | 226 | 15.5 | 26 | 18 | 149 | 117 | 1.32 | 14600 | 1217 | 9.89 | 5012 | 444 | 5.79 | 710 | 20.6 | 25 | 115 | 123 | 11.3
75 | HEM 240 | 270 | 248 | 18 | 32 | 21 | 200 | 157 | 1.46 | 24290 | 1799 | 11 | 8153 | 657 | 6.39 | 1058 | 22.9 | 25 | 90 | 168 | 12.4
76 | HEM 260 | 290 | 268 | 18 | 32.5 | 24 | 220 | 172 | 1.57 | 31310 | 2159 | 11.9 | 10450 | 780 | 6.9 | 1262 | 24.8 | 25 | 100 | 187.5 | 13.4
77 | HEM 280 | 310 | 288 | 18.5 | 33 | 24 | 240 | 189 | 1.69 | 39550 | 2551 | 12.8 | 13160 | 914 | 7.4 | 1483 | 26.7 | 25 | 110 | 207 | 14.4
78 | HEM 300 | 340 | 310 | 21 | 39 | 27 | 303 | 238 | 1.83 | 59200 | 3482 | 14 | 19400 | 1252 | 8 | 2039 | 29 | 25 | 120 | 264 | 15.5
79 | HEM 320 | 359 | 309 | 21 | 40 | 27 | 312 | 245 | 1.87 | 68130 | 3796 | 14.8 | 19710 | 1276 | 7.95 | 2216 | 30.7 | 25 | 120 | 272 | 15.45
80 | HEM 340 | 377 | 309 | 21 | 40 | 27 | 316 | 248 | 1.9 | 76370 | 4052 | 15.6 | 19710 | 1276 | 7.9 | 2359 | 32.4 | 25 | 120 | 276 | 15.45
81 | HEM 360 | 395 | 308 | 21 | 40 | 27 | 319 | 250 | 1.93 | 84870 | 4297 | 16.3 | 19520 | 1268 | 7.83 | 2495 | 34 | 25 | 120 | 279 | 15.4
82 | HEM 400 | 432 | 307 | 21 | 40 | 27 | 326 | 256 | 2 | 104120 | 4820 | 17.9 | 19340 | 1260 | 7.7 | 2785 | 37.4 | 25 | 120 | 286 | 15.35
83 | HEM 450 | 478 | 307 | 21 | 40 | 27 | 335 | 263 | 2.1 | 131480 | 5501 | 19.8 | 19340 | 1260 | 7.59 | 3166 | 41.5 | 25 | 120 | 295 | 15.35
84 | HEM 500 | 524 | 306 | 21 | 40 | 27 | 344 | 270 | 2.18 | 161930 | 6180 | 21.7 | 19150 | 1252 | 7.46 | 3547 | 45.7 | 28 | 120 | 299.2 | 15.3
85 | HEM 550 | 572 | 306 | 21 | 40 | 27 | 354 | 278 | 2.28 | 197980 | 6923 | 23.6 | 19160 | 1252 | 7.35 | 3966 | 49.9 | 28 | 120 | 309.2 | 15.3
86 | HEM 600 | 620 | 305 | 21 | 40 | 27 | 364 | 285 | 2.37 | 237450 | 7660 | 25.6 | 18980 | 1244 | 7.22 | 4386 | 54.1 | 28 | 120 | 319.2 | 15.25
87 | HEM 650 | 668 | 305 | 21 | 40 | 27 | 374 | 293 | 2.47 | 281700 | 8433 | 27.5 | 18980 | 1245 | 7.13 | 4828.5 | 58.3 | 28 | 120 | 329.2 | 15.25
88 | HEM 700 | 716 | 304 | 21 | 40 | 27 | 383 | 301 | 2.56 | 329300 | 9198 | 29.3 | 18800 | 1237 | 7.01 | 5270 | 62.5 | 28 | 120 | 338.2 | 15.2
89 | HEM 800 | 814 | 303 | 21 | 40 | 30 | 404 | 317 | 2.75 | 442600 | 10870 | 33.1 | 18630 | 1230 | 6.79 | 6245 | 70.9 | 28 | 120 | 359.2 | 15.15
90 | HEM 900 | 910 | 302 | 21 | 40 | 30 | 424 | 333 | 2.93 | 570400 | 12540 | 36.7 | 18450 | 1222 | 6.6 | 7220 | 79 | 28 | 120 | 379.2 | 15.1
91 | HEM1000 | 1008 | 302 | 21 | 40 | 30 | 444 | 349 | 3.13 | 722300 | 14330 | 40.3 | 18460 | 1222 | 6.45 | 8285 | 87.1 | 28 | 120 | 399.2 | 15.1
| S235 JR | 235
| S275 JR | 275
| S355 JR | 355
| S460 JR | 460
CLASSE 1
CLASSE 2
CLASSE 3
CLASSE 4

## Caratteristiche Materiale c617 (hidden)
CARATTERISTICHE MATERIALE MURATURA
Muratura in pietre a spacco con buona tessitura | fm (N/cm2) | τ0 (N/cm2) | E (N/mm2) | G (N/mm2) | w (kN/m3)
| 260 | 5.6 | 1740 | 580 | 21
Malta buona | 1 | 1 | 1 | 1 | 1
Giunti sottili <10mm | 1 | 1 | 1 | 1 | 1
Ricorsi o listature | 1 | 1 | 1 | 1 | 1
Connessione trasversale | 1.3 | 1.3 | 1 | 1 | 1
Nucleo scadente | 1 | 1 | 1 | 1 | 1
Iniezioni di miscele leganti | 1 | 1 | 1 | 1 | 1
Muratura armata | 1 | 1 | 1 | 1 | 1
Condizione fessurata | 1 | 1 | 0.75 | 0.75 | 1
| 338 | 7.28 | 1305 | 435 | 21
Peso specifico della muratura |  |  | w | 21 | 2.1
Resistenza media a compressione della muratura |  |  | fm | 3380 | 3.38
Resistenza media a taglio della muratura |  |  | τ0 | 72.8 | 0.0728
Resistenza di calcolo, a compressione della muratura |  |  | fd | 1251.852 | 1.251852
Resistenza di calcolo, a taglio della muratura |  |  | τ0d | 26.96296 | 0.02696296
Valore medio del modulo di elasticità normale |  |  | E | 1305 | 1305000
Valore medio del modulo di elasticità tangenziale |  |  | G | 435 | 435000
Fattore di confidenza |  |  | FC | 1.35
Coefficiente di sicurezza |  |  | γm | 2

## Caratteristiche Materiale C7-19
CARATTERISTICHE DEI MATERIALI
Muratura a blocchi lapidei squadrati |  | fm (N/cm2) | τ0 (N/cm2) | fv0 (N/cm2) | E (N/mm2) | G (N/mm2) | w (kN/m3)
|  | 580 | 9 | 18 | 2850 | 950 | 22
Malta buona |  | 1 | 1 | 1 | 1 | 1 | 1
Ricorsi o listature |  | 1 | 1 | 1 | 1 | 1 | 1
Connessione trasversale |  | 1 | 1 | 1 | 1 | 1 | 1
Iniezioni di miscele leganti |  | 1 | 1 | 1 | 1 | 1 | 1
Intonaco Armato |  | 1 | 1 | 1 | 1 | 1 | 1
Ristilatura armata con connessione dei paramenti |  | 1 | 1 | 1 | 1 | 1 | 1
Diatoni artificiali o tirantini antiespulsivi |  | 1 | 1 | 1 | 1 | 1 | 1
Condizione fessurata |  | 1 | 1 | 1 | 1 | 1 | 1
Coefficiente Risultante |  | 1 | 1 | 1 | 1 | 1 | 1
Coefficiente massimo applicabile | 1.4 | 1 | 1 | 1 | 1 | 1 | 1
|  | 580 | 9 | 18 | 2850 | 950 | 22
Peso specifico della muratura |  |  | w | 22 | 2.2
Resistenza media a compressione della muratura |  |  | fm | 5800 | 5.8
Resistenza media a taglio della muratura |  |  | τ0 | 90 | 0.09
Resistenza media a taglio in assenza di tensioni normali |  |  | fv0 | 180 | 0.18
Resistenza di calcolo, a compressione della muratura |  |  | fd | 2148.148 | 2.148148
Resistenza di calcolo, a taglio della muratura |  |  | τ0d | 33.33333 | 0.03333333
Resistenza di calcolo a taglio in assenza di tensioni normali |  |  | fv0,d | 66.66667 | 0.06666667
Valore medio del modulo di elasticità normale |  |  | E | 2850 | 2850000
Valore medio del modulo di elasticità tangenziale |  |  | G | 950 | 950000
Fattore di confidenza |  |  | FC | 1.35 | -
Coefficiente di sicurezza |  |  | γm | 2 | -

## FOGLIO DEPOSITO (hidden)
Valori di riferimento dei parametri meccanici medi e peso specifico per diverse tipologie di muratura.
| 1 | 2 | 3 | 4 | 5 | 6 | 7 | 8 | 9 | 10 | 11 | 12 | 13
|  | fm (N/cm2) | τ0 (N/cm2) | E (N/mm2) | G (N/mm2) | w (kN/m3) | Malta buona | Giunti sottili | ricorsi o listature | connessione | nucleo scadente | Iniezioni | Intonaco arm | coef.correttivo | 1
1 | Muratura in pietrame disordinata | 140 | 2.6 | 870 | 290 | 19 | 1.5 | 1 | 1.3 | 1.5 | 0.9 | 2 | 2.5
2 | Muratura a conci sbozzati, con paramento di limitato spessore e nucleo interno | 250 | 4.3 | 1230 | 410 | 20 | 1.4 | 1.2 | 1.2 | 1.5 | 0.8 | 1.7 | 2 | coef.correttivo | 1
3 | Muratura in pietre a spacco con buona tessitura | 320 | 6.5 | 1740 | 580 | 21 | 1.3 | 1 | 1.1 | 1.3 | 0.8 | 1.5 | 1.5
4 | Muratura a conci di pietra tenera | 190 | 3.5 | 1080 | 360 | 16 | 1.5 | 1.5 | 1 | 1.5 | 0.9 | 1.7 | 2 | coef.correttivo | 1
5 | Muratura a blocchi lapidei squadrati | 700 | 10.5 | 2800 | 860 | 22 | 1.2 | 1.2 | 1 | 1.2 | 0.7 | 1.2 | 1.2
6 | Muratura in mattoni pieni e malta di calce | 320 | 7.6 | 1500 | 500 | 18 | 1.5 | 1.5 | 1 | 1.3 | 0.7 | 1.5 | 1.5 | coef.correttivo | 1.3
7 | Muratura in mattoni semipieni con malta cementizia (es. doppio UNI) | 650 | 28 | 4550 | 1137.5 | 15 | 1 | 1 | 1 | 1 | 1 | 1 | 1
8 | Muratura in blocchi laterizi semipieni (% foratura < 45%) | 500 | 35 | 4500 | 1350 | 12 | 1 | 1 | 1 | 1 | 1 | 1 | 1 | coef.correttivo | 1
9 | Muratura in blocchi laterizi semipieni, con giunti verticali a secco (% foratura < 45%) | 350 | 11.5 | 3150 | 945 | 11 | 1 | 1 | 1 | 1 | 1 | 1 | 1
10 | Muratura in blocchi di calcestruzzo o argilla espansa (% foratura tra 45% e 60%) | 175 | 11 | 1400 | 350 | 12 | 1 | 1 | 1 | 1 | 1 | 1 | 1 | coef.correttivo | 1
11 | Muratura in blocchi di calcestruzzo semipieni (% foratura < 45%) | 370 | 21 | 2960 | 740 | 14 | 1 | 1 | 1 | 1 | 1 | 1 | 1
12 | Muratura in pietrame disordinata | 100 | 2 | 870 | 290 | 19 | 1.5 | 1 | 1.3 | 1.5 | 0.9 | 2 | 2.5 | coef.correttivo | 1
13 | Muratura a conci sbozzati, con paramento di limitato spessore e nucleo interno | 200 | 3.5 | 1230 | 410 | 20 | 1.4 | 1.2 | 1.2 | 1.5 | 0.8 | 1.7 | 2
14 | Muratura in pietre a spacco con buona tessitura | 260 | 5.6 | 1740 | 580 | 21 | 1.3 | 1 | 1.1 | 1.3 | 0.8 | 1.5 | 1.5
15 | Muratura a conci di pietra tenera | 140 | 2.8 | 1080 | 360 | 16 | 1.5 | 1.5 | 1 | 1.5 | 0.9 | 1.7 | 2
16 | Muratura a blocchi lapidei squadrati | 600 | 9 | 2800 | 860 | 22 | 1.2 | 1.2 | 1 | 1.2 | 0.7 | 1.2 | 1.2
17 | Muratura in mattoni pieni e malta di calce | 240 | 6 | 1500 | 500 | 18 | 1.5 | 1.5 | 1 | 1.3 | 0.7 | 1.5 | 1.5
18 | Muratura in mattoni semipieni con malta cementizia (es. doppio UNI) | 500 | 24 | 4550 | 1137.5 | 15 | 1 | 1 | 1 | 1 | 1 | 1 | 1
19 | Muratura in blocchi laterizi semipieni (% foratura < 45%) | 400 | 30 | 4500 | 1350 | 12 | 1 | 1 | 1 | 1 | 1 | 1 | 1
20 | Muratura in blocchi laterizi semipieni, con giunti verticali a secco (% foratura < 45%) | 300 | 10 | 3150 | 945 | 11 | 1 | 1 | 1 | 1 | 1 | 1 | 1
21 | Muratura in blocchi di calcestruzzo o argilla espansa (% foratura tra 45% e 60%) | 150 | 9.5 | 1400 | 350 | 12 | 1 | 1 | 1 | 1 | 1 | 1 | 1
22 | Muratura in blocchi di calcestruzzo semipieni (% foratura < 45%) | 300 | 18 | 2960 | 740 | 14 | 1 | 1 | 1 | 1 | 1 | 1 | 1
Muratura in pietrame disordinata | 1 | 2 |  | si
Muratura a conci sbozzati, con paramento di limitato spessore e nucleo interno | 1 | 2 |  | no |  |  | 1.3 | Malta buona
Muratura in pietre a spacco con buona tessitura | 1 | 2
Muratura a conci di pietra tenera | 1 | 2 |  | lineare | 2 |  | 1 | Giunti sottili <10mm
Muratura a blocchi lapidei squadrati | 1 | 2 |  | non lineare | 1
Muratura in mattoni pieni e malta di calce | 1 | 2 |  | utente | 2.5 |  | 1.1 | Ricorsi o listature
Muratura in mattoni semipieni con malta cementizia (es. doppio UNI) | 1 | 2
Muratura in blocchi laterizi semipieni (% foratura < 45%) | 1 | 2 |  |  |  |  | 1.3 | Connessione trasversale
Muratura in blocchi laterizi semipieni, con giunti verticali a secco (% foratura < 45%) | 1 | 2
Muratura in blocchi di calcestruzzo o argilla espansa (% foratura tra 45% e 60%) | 1 | 2 |  |  |  |  | 0.8 | Nucleo scadente
Muratura in blocchi di calcestruzzo semipieni (% foratura < 45%) | 1 | 2
[7 empty] | 1.5 | Iniezioni di miscele leganti
LC1 | 1.35 | 2 |  |  |  |  | 1.5 | Muratura armata
LC2 | 1.2
LC3 | 1
|  |  | w | 21 | kN/m³ |  |  | 100% | 1
|  |  | fm | 3380 | kN/m² |  |  | 75% | 0.75
|  |  | fmd | 1251.852 | kN/m² |  |  | 50% | 0.5
|  |  | τ0d | 72.8 | kN/m²
|  |  | FC | 1.35 | [-]
|  |  | γm | 2 | [-]
|  |  | 0 | 0
|  |  | -0.0007 | 0
|  |  | -0.0007 | -1251.852
|  |  | -0.0035 | -1251.852
|  |  | -0.0035 | 0
Muratura in pietre a spacco con buona tessitura |  |  |  |  | fm (N/cm2) | τ0 (N/cm2) | E (N/mm2) | G (N/mm2) | w (kN/m3)
[5 empty] | 260 | 5.6 | 1740 | 580 | 21
Malta buona |  |  |  |  | 1 | 1 | 1 | 1 | 1
Giunti sottili <10mm |  |  |  |  | 1 | 1 | 1 | 1 | 1
Ricorsi o listature |  |  |  |  | 1 | 1 | 1 | 1 | 1
Connessione trasversale |  |  |  |  | 1.3 | 1.3 | 1 | 1 | 1
Nucleo scadente |  |  |  |  | 1 | 1 | 1 | 1 | 1
Iniezioni di miscele leganti |  |  |  |  | 1 | 1 | 1 | 1 | 1
Muratura armata |  |  |  |  | 1 | 1 | 1 | 1 | 1
[5 empty] | 338 | 7.28 | 1740 | 580 | 21 |  | 0.75
SOLLECITAZIONI
Sforno normale agente in testa al pannello |  |  | N | 250
Sforzo di taglio agente nel piano del pannello |  |  | T | 50
Momento flettente agente nel piano |  |  | Mt | 121
Momento flettente agente fuori del piano |  |  | Ml | 25
|  | carichi | PSI 0j
1 | Cat. A: Ambienti ad uso residenziale | 2 | 0.3
2 | Cat. B1: Uffici non aperti al pubblico | 2 | 0.3
3 | Cat. B2: Uffici aperti al pubblico | 3 | 0.3
4 | Cat. C1: Ospedali, ristoranti, caffè, banche e scuole | 3 | 0.6
5 | Cat. C2: Balconi, ballatoi e scale comuni,… | 4 | 0.6
6 | Cat. C3: Ambienti privi di ostacoli per il libero movimento delle persone | 5 | 0.6
7 | Cat. D1: Negozi | 4 | 0.6
8 | Cat. D2: Centri commerciali, mercati, grandi magazzini,… | 5 | 0.6
9 | Cat. E1: Biblioteche, archivi, magazzini e depositi, laboratori,… | 6 | 0.8
10 | Cat. H1: Coperture e sottotetti accessibili per sola manutenzione | 0.5 | 0
11 | Neve (a quota < 1000m s.l.m.) | 0 | 0
12 | Neve (a quota > 1000m s.l.m.) | 0 | 0.2
CARATTERISTICHE GEOMETRICHE
lunghezza del pannello murario |  |  | l | 3
Spessore del pannello murario |  |  | t | 0.45
Altezza del pannello murario |  |  | H | 3.1
23.13781 | MRD CLASSE 1-2
20.24987 | MRD CLASSE 3
14.17491 | MRD CLASSE 4
Definire il carico da neve: |  |  | Qk,neve | 1.2 | [kN/m2]
Carico da neve: | [6 empty] | Qk,neve = | 1.2 | [kN/m2]
Muratura in pietre a spacco con buona tessitura
Livello di conoscenza |  |  | LC | LC1
Fattore di confidenza |  |  | FC | 1.35
Malta buona |  |  |  | no
Giunti sottili <10mm |  |  |  | no
Ricorsi o listature |  |  |  | no
Connessione trasversale |  |  |  | si
Nucleo scadente |  |  |  | no
Iniezioni di miscele leganti |  |  |  | no
Muratura armata |  |  |  | no
Rigidezza fessurata (100% = "non fessurato") |  |  |  | 75%
Tipo di analisi |  |  |  | lineare
Coefficiente di sicurezza γm |  |  |  | 2
coefficiente definito da utente |  |  |  | 2.5
ALTRI COEFFICIENTI DEFINITI DA UTENTE
Inserire i coefficienti correttivi manualmente? |  |  |  | no
(Opzione da usare con cautela)
fm (N/cm2)
|  | Malta buona |  | 1
|  | Giunti sottili <10mm |  | 1
|  | Ricorsi o listature |  | 1
|  | Connessione trasversale |  | 1
|  | Nucleo scadente |  | 1
|  | Iniezioni di miscele leganti |  | 1
|  | Muratura armata |  | 1
τ0 (N/cm2)
|  | Malta buona |  | 1
|  | Giunti sottili <10mm |  | 1
|  | Ricorsi o listature |  | 1
|  | Connessione trasversale |  | 1
|  | Nucleo scadente |  | 1
|  | Iniezioni di miscele leganti |  | 1
|  | Muratura armata |  | 1
E (N/mm2)
|  | Malta buona |  | 1
|  | Giunti sottili <10mm |  | 1
|  | Ricorsi o listature |  | 1
|  | Connessione trasversale |  | 1
|  | Nucleo scadente |  | 1
|  | Iniezioni di miscele leganti |  | 1
|  | Muratura armata |  | 1
G (N/mm2)
|  | Malta buona |  | 1
|  | Giunti sottili <10mm |  | 1
|  | Ricorsi o listature |  | 1
|  | Connessione trasversale |  | 1
|  | Nucleo scadente |  | 1
|  | Iniezioni di miscele leganti |  | 1
|  | Muratura armata |  | 1
w (kN/m3)
|  | Malta buona |  | 1
|  | Giunti sottili <10mm |  | 1
|  | Ricorsi o listature |  | 1
|  | Connessione trasversale |  | 1
|  | Nucleo scadente |  | 1
|  | Iniezioni di miscele leganti |  | 1
|  | Muratura armata |  | 1
Note on B145: Davide Cicchini: Va inserito solo se il solaio è soggetto al carico neve ed è ordito perpendicolarmente all'architrave

## RESISTENZA MURATURA (hidden)
RIEPILOGO DATI
h | 3.1 | N | -250
l | 3 | T | 50
t | 0.45 | Mt | 121
|  | Ml | 25
VERIFICA A FLESSIONE NEL PIANO
Tensione media di compressione |  | σmedio | -185.1852
Forza di compressione |  | Fc | 250
Porzione compressa |  | x | 0.6526279
Momento resistente |  | Mrd (Piano) | 309.7372
Verifica |  | Verifica | verificato
VERIFICA A TAGLIO (TURNSEK-CACOVIC) C8.7.1.5
Coef. Correttivo legato alla distribuzione degli sforzi |  | b | 1.033333
Resistenza media a taglio della muratura |  | τ0 | 37.03704
Resistenza di calcolo per fessurazione diagonale |  | ftd | 55.55556
Tensione resistente a taglio |  | τlim | 92.44577
Resistenza a taglio |  | Vrd | 124.8018
Verifica |  | Verifica | verificato
VERIFICA A FLESSIONE FUORI DEL PIANO
Tensione media di compressione |  | σmedio | -185.1852
Forza di compressione |  | x | 0.09789419
Porzione compressa |  | Fc | 250
Momento resistente |  | Mrd (Piano) | 46.46058
Verifica |  | Verifica | verificato
VERIFICA DI COMPRESSIONE
Tensione media di compressione |  | σmedio | -185.1852
Resistenza di calcolo, a compressione della muratura |  | fd | 1251.852
Verifica |  | Verifica | verificato
𝑥=𝑁/(0.85 𝑓_𝑑 0,8 t )
〖𝑀_𝑅𝑑=𝐹〗_𝑐 [𝑙/2−0.4 𝑥]
𝐹_𝑐 =0,85 𝑓_𝑑 0,8 𝑥 𝑡
〖𝑁=𝐹〗_𝑐
𝑥=𝑁/(0.85 𝑓_𝑑 0,8 l )
〖𝑀_𝑅𝑑=𝐹〗_𝑐 [𝑡/2−0.4 𝑥]
𝐹_𝑐 =0,85 𝑓_𝑑 0,8 𝑥 𝑙
〖𝑁=𝐹〗_𝑐
𝜎_𝑚𝑒𝑑𝑖𝑜=𝑁/(𝑙 𝑡)
𝜎_𝑚𝑒𝑑𝑖𝑜=𝑁/(𝑙 𝑡)
𝑉_𝑅𝑑=𝑙 𝑡 (1,5 𝜏_0𝑑)/𝑏 √(1+𝜎_0/(1,5 𝜏_0𝑑 ))

## VERIFICA ARCHITRAVE
CALCOLO DELL'ARCHITRAVE IN ACCIAIO SU MURATURA ESISTENTE
Per valutare i carichi agenti sull'architrave vengono seguite le indicazioni della norma DIN 1053 (dicembre 1952). Sostanzialmente il problema viene semplificato ipotizzando che sopra di esso si generi un effetto di volta scaricantesi ai lati, quindi si considerano gravanti solo il peso della porzione di muratura inclusa in un triangolo equilatero al di sopra dell'architrave avente per lato la luce dell'architrave stesso. I carichi uniformemente distribuiti, al di sopra del triangolo di carico, dovuti ad eventuali solai sono trascurati nel calcolo dell'architrave, mentre i carichi dei solai che agiscono all'interno del triangolo di carico si considerano solo per il tratto intercettato dal triangolo di carico. Se entro la luce della trave agiscono carichi concentrati essi dovranno essere considerati ammettendo una distribuzione del carico a 60°, anche se il loro punto d'applicazione è al di fuori del triangolo ma sia tuttavia al di sotto della linea orizzontale posta 25cm al di sopra della sommità del triangolo stesso. Dovrà essere inoltre aggiunto il peso della muratura.
ANALISI DEI CARICHI AGENTI SULL'ARCHITRAVE
Luce netta dell'architrave: | L = | 1800 | [mm]
Luce di calcolo dell'architrave: | b = 1,05 * L = | 1890 | [mm]
Altezza del triangolo di carico: | A = | 1636.788 | [mm]
Spessore della muratura sopra l'architrave: | t = | 700 | [mm]
Distanza del solaio sovrastante rispetto all'architrave: | hq = | 1000 | [mm]
Larghezza di scarico del solaio | b' = | 735.2995 | [mm]
Carichi permanenti strutturali agenti sul solaio: | G1 = | 2.94 | [kN/m2]
Carichi permanenti non strutturali agenti sul solaio: | G2 = | 0 | [kN/m2]
Carichi accidentali agenti sul solaio: | Qk,folla = | 2 | [kN/m2]
Luce totale del solaio: | L,sol= | 6000 | [mm]
Interasse | i = L ,sol/ 2 = | 3000 | [mm]
Carico distribuito | Fd = i * (γg1 * G1k + γg2 * G2k + γq * Qk,folla) = | 20.466 | [kN/m]
Carico trasmesso dal solaio sull'architrave: | Fd * b' / b = | 7.962243 | [kN/m]
Carico trasmesso dalla muratura: | Fm = γg1 * w * t * A = | 32.7685 | [kN/m]
Peso specifico della muratura | w = | 22 | [kN/m3]
CARATTERISTICHE DELL'ARCHITRAVE IN ACCIAIO
Tipo di profilato | IPE 140 | S275 JR
Numero di profili | n | 2
Altezza della sezione trasversale | h | 140 | [mm]
Larghezza della sezione trasversale | b | 73 | [mm]
Spessore dell'anima | tw = | 4.7 | [mm]
Spessore delle ali | tf = | 6.9 | [mm]
Raggio di raccordo | r = | 7 | [mm]
CARATTERISTICHE MECCANICHE
Altezza tra le ali | hi = | 126.2 | [mm]
Area della sezione trasversale | A = | 16.42601943 | [cm2]
Area della sezione resistente a taglio agente lungo z | Avz = | 7.64231943 | [cm2]
Area della sezione resistente a taglio agente lungo y | Avy = | 10.074 | [cm2]
Momento d'inerzia attorno all'asse forte | Iyy = | 541.2237 | [cm4]
Momento d'inerzia attorno all'asse debole | Izz = | 44.91777 | [cm4]
Modulo di resistenza elastico attorno all'asse forte | Wel,yy = | 77.31768 | [cm3]
Modulo di resistenza elastico attorno all'asse debole | Wel,zz = | 12.30624 | [cm3]
Modulo di resistenza plastico attorno all'asse forte | Wpl,yy = | 88.34438 | [cm3]
Modulo di resistenza plastico attorno all'asse debole | Wpl,zz = | 19.2466 | [cm3]
Momento statico asse baricentrico | Sy = | 44.17219 | [cm3]
Peso a metro lineare | p = | 0.1289443 | [kN/m]
CLASSIFICAZIONE DELLA SEZIONE
Valore di snervamento dell'acciaio | fy = | 275 | [MPa]
Tipo di acciaio |  | S275 JR
Coefficiente ε | ε = | 0.9244163 | [-]
Classificazione dell'anima
Altezza dell'anima depurata dei raccordi | c = | 112.2 | [mm]
Spessore dell'anima | tw = | 4.7 | [mm]
Rapporto tra altezza e spessore | c/tw = | 23.87234 | [-]
Classificazione dell'anima per flessione |  | CLASSE 1
Classificazione delle ali
Semi larghezza delle ali depurata dei raccordi | c = | 27.15 | [mm]
Spessore delle ali | tf = | 6.9 | [mm]
Rapporto tra semi larghezza e spessore | c/tf = | 3.934783 | [-]
Classificazione delle ali per flessione |  | CLASSE 1
SOLLECITAZIONI
Per il calcolo delle sollecitazioni massime, l'architrave viene assimilato ad una trave semplicemente appoggiata caricata da un carico uniformemente distribuito, dato dalla somma del carico dovuto al solaio e quello dovuto al peso proprio del profilo utilizzato, e da un carico triangolare dovuto al peso proprio della muratura sovrastante.
| Mmax' = Fd * b2 / 8 + p * b2 / 8 + Fm * b2 / 12 = | 13.38445 | [kNm]
| Vmax' = Fd * b / 2 + p * b / 2 + Fm * b / 4 = | 23.16584 | [kN]
VERIFICA DI RESISTENZA
Numero di profili utilizzati per l'architrave: | n = | 2
Momento flettente SLU: | Mmax = M'max / n = | 6.692225 | [kN m]
Taglio SLU: | Vmax =V'max / n = | 11.58292 | [kN]
Verifica a flessione monoassiale (NTC 4.2.4.1.2)
Resistenza di calcolo a flessione retta classe 1-2: | Mc,Rd = Wpl * fyk / γM0
Resistenza di calcolo a flessione retta classe 3: | Mc,Rd = Wel,min * fyk / γM0
Momento resistente del singolo profilo: | Mc,Rd = | 23.13781 | [kN m]
Momento resistente dell'architrave completo: | Mc,Rd = | 46.27563 | [kN m]
Verifica a flessione: | MEd / Mc,Rd = | 0.2892333 | < 1
Verifica a taglio (NTC 4.2.4.1.2)
La resistenza di calcolo a taglio del singolo profilo vale: | Vc,Rd = Av * fyk / γM0 / (30,5) = | 115.5601 | [kN]
La resistenza di calcolo a taglio dell'architrave vale: | Vc,Rd = | 231.1202 | [kN]
Verifica a taglio: | VEd / Vc,Rd = | 0.1002329 | < 1
VERIFICA DI DEFORMABILITA' DELL'ARCHITRAVE
Carico: peso proprio muratura | Fm = w * A * t = | 25.20654 | [kN/m]
Carico: solaio | Fd = (G1k + G2k + Qk) * i = | 14.82 | [kN/m]
Calcolo della freccia elastica architrave | fm = b4 / nEJ * (5 * Fd / 384 + Fm / 120) = | 2.262305 | [mm]
limite freccia | L / 500 = | 3.78 | [mm]
Modulo elastico acciaio | E = | 210000 | [MPa]
Verifica freccia | fm < L / 500 | ver
VERIFICHE AGLI STATI LIMITE ULTIMI PER CARICHI CONCENTRATI
Le NTC al punto 4.5.6.2 Verifiche agli stati limite ultimi, suggerisce di effettuare le verifiche facendo riferimento a normative di compravata validità: Eurocodice 6, D.M. 14.09.2005. Di seguito viene condotta la verifica secondo il D.M. 14.09.2005, punto 5.4.6.2.4.
γM è il coef. di sicurezza della muratura | γM = | 2.5 | [-]
Lunghezza dell'appoggio | L,app = | 300 | [mm]
Ac è l'area di appoggio; | Ac = b * l = | 21900 | [mm2]
fd è la resistenza di progetto della muratura: | fd = fm / FC / γM = | 2.148148 | [Mpa]
NRd è la resistenza di progetto: | NRdc = βc * Ac * fd = | 47.04444 | [kN]
Ndc è il valore di progetto del carico concentrato (taglio): | Ndc = Vmax = | 11.58292 | [kN]
Verifica a carico concentrato: | Ndc / NRdc = | 0.2462123 | < 1
βc è un coefficiente di amplificazione per carichi concentrati, valutato in funzione del tipo di muratura, a favore di sicurezza può essere considerato pari a 1;

## LEGAME COSTITUTIVO
LEGAME COSTITUTIVO DELLA MURATURA
Deformazione al picco di resistenza | [5 empty] | ε₀ | -0.0018 | -
Deformazione ultima | [5 empty] | εu | -0.003 | -
Resistenza di calcolo, a compressione della muratura | [5 empty] | fd | -1251.852 | kN/m²
Valore medio del modulo di elasticità normale | [5 empty] | E | 1305000 | kN/m²
| trazione |  | parabola |  | decadente
| ε | σ | ε | σ | ε | σ
0 | 0 | 0 | 0 | 0 | -0.0018 | -1251.852
1 | 0.00015 | 195.75 | -0.000225 | -293.4028 | -0.00195 | -1243.158
2 | 0.0015 | 0 | -0.00045 | -547.6852 | -0.0021 | -1217.078
3 |  |  | -0.000675 | -762.8472 | -0.00225 | -1173.611
4 |  |  | -0.0009 | -938.8889 | -0.0024 | -1112.757
5 |  |  | -0.001125 | -1075.81 | -0.00255 | -1034.516
6 |  |  | -0.00135 | -1173.611 | -0.0027 | -938.8889
7 |  |  | -0.001575 | -1232.292 | -0.00285 | -825.8745
8 |  |  | -0.0018 | -1251.852 | -0.003 | -695.4733
Modulo elastico tangente | [5 empty] | Etan | 1304.012 | Mpa
Modulo elastico secante
[5 empty] | E(0,4fu-0) |  | 1234.185 | Mpa
[5 empty] | E(0,2fu-0) |  | 1317.523 | Mpa
[5 empty] | E(0,4fu-0,2fu) |  | 1160.761 | Mpa
ESPORTAZIONE
[9 empty] | -0.003 | -695.4733
[9 empty] | -0.00285 | -825.8745
[9 empty] | -0.0027 | -938.8889
[9 empty] | -0.00255 | -1034.516
[9 empty] | -0.0024 | -1112.757
[9 empty] | -0.00225 | -1173.611
[9 empty] | -0.0021 | -1217.078
[9 empty] | -0.00195 | -1243.158
[9 empty] | -0.0018 | -1251.852
[9 empty] | -0.001575 | -1232.292
[9 empty] | -0.00135 | -1173.611
[9 empty] | -0.001125 | -1075.81
[9 empty] | -0.0009 | -938.8889
[9 empty] | -0.000675 | -762.8472
[9 empty] | -0.00045 | -547.6852
[9 empty] | -0.000225 | -293.4028
[9 empty] | 0 | 0
[9 empty] | 0.00015 | 195.75
[9 empty] | 0.0015 | 0
[9 empty] | 0 | 0

## NTC18 & CIRCOLARE2019
Definito il livello di conoscenza e le eventuali prove è possibile definire le caratteristiche meccaniche dei materiali come segue:
LC1: non sono richieste prove sui materiali ed i parametri meccanici sono definiti esclusivamente dalla tabella secondo le seguenti modalità: - Resistenze (fm, t0): si assume il valore minimo riportato in tabella; - Moduli elastici (E, G): si assume il valore medio riportato in tabella.
LC2: non sono richieste prove sui materiali (ai fini della valutazione delle caratteristiche meccaniche). I parametri meccanici sono definititi esclusivamente dalla tabella secondo le seguenti modalità: - Resistenze (fm, t0): si assume il valore medio riportato in tabella; - Moduli elastici (E, G): come per LC1.
LC3: sono obbligatorie le prove sui materiali (con martinetti piatti). Si distinguono tre casi in funzione del numero di provini a disposizione:
a) sono disponibili tre o più provini per ogni tipologia di muratura: - Resistenze (fm, t0): si assume il valore medio ottenuto dalle prove; - Moduli elastici (E, G): si assume il valore medio ottenuto dalle prove o il valore medio riportato in tabella.
b) Sono disponibili due soli provini per ogni tipologia di muratura: - Resistenze (fm, t0): se il valore medio ottenuto dalle prove è compreso nell’intervallo riportato in tabella, si assume come valore quello medio riportato in Tabella. Se il valore medio delle prove è maggiore dell’estremo superiore riportato in tabella, si assume quest’ultimo come valore di resistenza per i materiali. Se il valore medio delle prove è inferiore al valore minimo riportato in tabella, si assume come valore quello medio delle prove; - Moduli elastici (E, G): come il caso a).
c) È disponibile un solo provino per ogni tipologia di muratura: - Resistenze (fm, t0): se il valore di resistenza della prova è maggiore del valore minimo riportato in tabella, si assume come valore medio quello riportato in tabella. Se il valore di resistenza della prova è inferiore al valore minimo riportato in tabella, si assume come valore medio quello della prova; - Moduli elastici (E, G): come il caso a),

## NTC & CIRCOLARE2009
Definito il livello di conoscenza e le eventuali prove è possibile definire le caratteristiche meccaniche dei materiali come segue:
LC1: non sono richieste prove sui materiali ed i parametri meccanici sono definiti esclusivamente dalla tabella secondo le seguenti modalità: - Resistenze (fm, t0): si assume il valore minimo riportato in tabella; - Moduli elastici (E, G): si assume il valore medio riportato in tabella.
LC2: non sono richieste prove sui materiali (ai fini della valutazione delle caratteristiche meccaniche). I parametri meccanici sono definititi esclusivamente dalla tabella secondo le seguenti modalità: - Resistenze (fm, t0): si assume il valore medio riportato in tabella; - Moduli elastici (E, G): come per LC1.
LC3: sono obbligatorie le prove sui materiali (con martinetti piatti). Si distinguono tre casi in funzione del numero di provini a disposizione:
a) sono disponibili tre o più provini per ogni tipologia di muratura: - Resistenze (fm, t0): si assume il valore medio ottenuto dalle prove; - Moduli elastici (E, G): si assume il valore medio ottenuto dalle prove o il valore medio riportato in tabella.
b) Sono disponibili due soli provini per ogni tipologia di muratura: - Resistenze (fm, t0): se il valore medio ottenuto dalle prove è compreso nell’intervallo riportato in tabella, si assume come valore quello medio riportato in Tabella. Se il valore medio delle prove è maggiore dell’estremo superiore riportato in tabella, si assume quest’ultimo come valore di resistenza per i materiali. Se il valore medio delle prove è inferiore al valore minimo riportato in tabella, si assume come valore quello medio delle prove; - Moduli elastici (E, G): come il caso a).
c) È disponibile un solo provino per ogni tipologia di muratura: - Resistenze (fm, t0): se il valore di resistenza della prova è maggiore del valore minimo riportato in tabella, si assume come valore medio quello riportato in tabella. Se il valore di resistenza della prova è inferiore al valore minimo riportato in tabella, si assume come valore medio quello della prova; - Moduli elastici (E, G): come il caso a),